## 1차 협력사
1차 협력사 (Al 3003 합금화·압연) 자가진단 체크리스트 — 지표 17개
현대모비스 · Al 3003 · CSDDD/CSRD/UFLPA/IRA/FEOC/RoHS/REACH · ★=Al 3003 Cu·Mn 신규 지표 ¦ Critical 불합격 = 반드시 고위험
No. | 카테고리 | 지표명 | 우선순위 | ★ | 질문 (자가진단 항목) | 합격 기준 답변 (예시) | 불합격 기준 답변 (예시) | 리스크 등급 | 증빙자료 필요 | 증빙자료 목록 | 불합격 시 대처방안
▶ 공정·품질
40 | 공정·품질 | Al 3003 합금 Mn 함량 실측 | Critical | ★ | 귀사의 Al 3003 합금 제품에서 Mn(망간) 함량이 ASTM B209 기준인 1.00~1.50% 범위 내에 있습니까? 히트별 OES/ICP-OES 성분 분석 결과를 제출해 주십시오. | 예. 당사 Al 3003 제품의 Mn 함량은 1.25%로 ASTM B209 기준(1.00~1.50%) 범위 내에 있습니다. 최근 3개월 히트별 OES 분석 성적서를 첨부합니다. | Mn 함량이 0.85%로 ASTM B209 기준(1.00~1.50%) 하한을 이탈하였습니다. 원인: Mn 원료(EMD) 투입량 부족으로 인한 스펙 미달. | 고위험 | Y | 히트별 OES/ICP-OES 성분 분석 성적서, ASTM B209 적합 인증서, 원자재 투입 기록(Batch Record) | ① Mn 스펙 이탈 히트 즉시 격리 및 출하 보류 ② OES/ICP-OES 히트별 성적서 24시간 내 제출 ③ ASTM B209·KS D 6701 기준 Mn 투입량 재보정 ④ 불합격 로트 반품/재용해 ⑤ 3회 연속 이탈 시 공급업체 심사위원회 개최
41 | 공정·품질 | Al 3003 합금 Cu 함량 실측 | High | ★ | 귀사의 Al 3003 합금 제품에서 Cu(구리) 함량이 ASTM B209 기준인 0.05~0.20% 범위 내에 있습니까? 로트별 ICP-OES/XRF 분석 결과를 제출해 주십시오. | 예. Cu 함량은 0.12%로 ASTM B209 기준(0.05~0.20%) 범위 내에 있습니다. 로트별 ICP-OES 성적서를 첨부합니다. | Cu 함량이 0.25%로 상한(0.20%)을 초과하였습니다. RoHS Pb≤1,000ppm 연계 확인 필요. | 중위험 | Y | 로트별 ICP-OES/XRF 성분 분석 성적서, RoHS 적합 시험 성적서 | ① Cu 스펙 이탈 로트 즉시 격리 ② ICP-OES/XRF 재분석 24시간 내 ③ RoHS Pb≤1,000ppm 연계 확인 ④ 불합격 로트 반품/재용해
42 | 공정·품질 | Al 3003 Si 최대 함량 | High | ★ | 귀사의 Al 3003 합금 제품에서 Si(규소) 함량이 ASTM 기준 최대 0.60% 이하입니까? | 예. Si 함량은 0.28%로 기준(≤0.60%) 이내입니다. | Si 함량이 0.72%로 기준(0.60%)을 초과하여 취성·가공성 저하 위험이 있습니다. | 중위험 | Y | 성분 분석 성적서 (Si 항목 포함) | ① Si>0.60% 로트 즉시 격리 ② Bayer 공정 SiO₂ 잔류 경로 추적 ③ 원인 분석 보고서 7일 내 제출
43 | 공정·품질 | Al 3003 Fe 최대 함량 | High | ★ | 귀사의 Al 3003 합금 제품에서 Fe(철) 함량이 ASTM 기준 최대 0.70% 이하입니까? | 예. Fe 함량은 0.45%로 기준(≤0.70%) 이내입니다. | Fe 함량이 0.82%로 기준(0.70%)을 초과하여 Al-Fe 금속간화합물 생성으로 인한 압연 결함 위험이 있습니다. | 중위험 | Y | 성분 분석 성적서 (Fe 항목 포함) | ① Fe>0.70% 로트 즉시 격리 ② Al-Fe 금속간화합물 위험 통보 ③ 보크사이트 레드머드 잔류 경로 분석
44 | 공정·품질 | 균질화 처리 조건 | High | ★ | 귀사의 Al 3003 합금 균질화 처리 시 온도 600°C(±10°C)에서 12시간 유지 조건을 충족하고 있습니까? 열처리 로그 데이터를 제출해 주십시오. | 예. 균질화 처리 조건 600°C×12h(±10°C)를 충족하고 있습니다. 최근 배치별 열처리 로그 데이터를 첨부합니다. | 최근 배치에서 온도 585°C로 조건을 미달하였습니다. 편석 제거가 불충분할 수 있습니다. | 중위험 | Y | 열처리 로그 데이터 (온도-시간 기록), 금속조직 분석 보고서 | ① 조건 미달 배치 즉시 격리 ② 재처리 가능 여부 평가 ③ 열처리로 온도 균일성 점검 ④ SOP 준수율 점검
45 | 공정·품질 | 열간 압연 조건 | High | ★ | 귀사의 열간 압연 공정에서 시작 온도 480°C(±15°C), 종료 온도 300°C(±15°C)를 준수하고 있습니까? | 예. 열간 압연 시작 478°C / 종료 305°C로 기준 범위 내입니다. | 열간 압연 시작 온도 455°C로 하한(465°C)을 이탈하였습니다. | 중위험 | Y | 압연 공정 온도 기록, 금속조직 분석 보고서 | ① 온도 이탈 배치 즉시 격리 ② Al(Mn) 고용체 불균일 여부 조직검사 ③ 열간압연기 온도 센서 교정
46 | 공정·품질 | H14 temper 인장강도 | High | ★ | 귀사의 H14 temper 제품의 인장강도(UTS)가 130 MPa 이상이고 경도(HB)가 40 이상입니까? UTM 시험 성적서를 제출해 주십시오. | 예. UTS 162 MPa, HB 43으로 기준(UTS≥150, HB≥40)을 충족합니다. | UTS 125 MPa로 불합격 기준(130 MPa) 미만입니다. 냉간가공이 불충분합니다. | 중위험 | Y | UTM 인장시험 성적서, 경도 시험 성적서 | ① UTS<130 MPa 로트 출하 보류 ② 냉간압연 감면율·소둔 조건 재점검 ③ UTM 시험 재실시
47 | 공정·품질 | H16 temper 인장강도 | Medium | ★ | 귀사의 H16 temper 제품의 인장강도(UTS)가 165 MPa 이상이고 경도(HB)가 47 이상입니까? | 예. UTS 195 MPa, HB 50으로 기준을 충족합니다. | UTS 160 MPa로 불합격 기준(165 MPa) 미만입니다. | 저위험 | Y | UTM 인장시험 성적서, 경도 시험 성적서 | ① UTS<165 MPa 로트 출하 보류 ② 냉간압연 70% 감면율 달성 여부 검토
48 | 공정·품질 | O temper 인장강도 (완전소둔) | Medium | ★ | 귀사의 O temper(완전소둔) 제품의 인장강도(UTS)가 95 MPa 이상입니까? | 예. UTS 118 MPa로 기준(≥110 MPa)을 충족합니다. | UTS 90 MPa로 불합격 기준(95 MPa) 미만입니다. 소둔이 불충분합니다. | 저위험 | Y | UTM 인장시험 성적서, 열처리 기록 | ① UTS<95 MPa 로트 출하 보류 ② 소둔(370~400°C/2h) 조건 및 서냉 속도 점검
▶ 에너지·기후
49 | 에너지·기후 | 압연 공정 에너지 원단위 | High |  | 귀사의 Al 3003 압연 공정 에너지 원단위가 4.0 GJ/t 이하입니까? 에너지 사용 현황 보고서를 제출해 주십시오. | 예. 압연 공정 에너지 원단위는 2.3 GJ/t-Al로 기준(≤2.5)을 충족합니다. | 에너지 원단위 4.5 GJ/t-Al로 불합격 기준(>4.0)을 초과합니다. | 중위험 | Y | 에너지 사용 현황 보고서 (월간/분기별), 유틸리티 요금 명세서 | ① 에너지>4.0 GJ/t 시 에너지 손실 원인 분석 ② IRA Sec.48C 투자세액공제 활용 ③ 개선 로드맵 12개월 내 제출
50 | 에너지·기후 | 가공 단계 Scope 1+2 GHG | High |  | 귀사의 Al 3003 가공 단계 Scope 1+2 GHG 배출량이 1.5 tCO₂/t 이하입니까? 온실가스 배출량 검증 보고서를 제출해 주십시오. | 예. Scope 1+2 GHG 배출량은 0.62 tCO₂/t-Al로 기준(≤0.7)을 충족합니다. 제3자 검증 보고서를 첨부합니다. | Scope 1+2 배출량 1.8 tCO₂/t-Al로 불합격 기준(>1.5)을 초과합니다. | 중위험 | Y | 온실가스 배출량 제3자 검증 보고서, 에너지 사용량 명세 | ① >1.5 tCO₂/t 시 EU CBAM 탄소계수 신고 부담 산정 ② 재생에너지 전환 계획 수립
▶ 화학물질
51 | 화학물질 | RoHS 10대 제한물질 함유량 | High | ★ | 귀사 제품이 EU RoHS 지침의 10대 제한물질 기준치를 전부 충족합니까? (Pb≤1,000ppm 등) RoHS 시험 성적서를 제출해 주십시오. | 예. 전 10대 제한물질이 기준치 이하입니다. (Pb 320ppm, Cd 12ppm 등) KTL RoHS 시험 성적서를 첨부합니다. | Pb 함량이 1,250ppm으로 기준(≤1,000ppm)을 초과합니다. | 중위험 | Y | RoHS 시험 성적서 (공인시험기관), ICP-OES 정밀분석 성적서 | ① 기준 초과 물질 확인 즉시 EU 수출 중단 ② ICP-OES 10대 물질 전수 재검사 ③ 공급사별 CoC 징구
52 | 화학물질 | REACH SVHC 후보물질 관리 | High | ★ | 귀사에서 사용하는 전체 화학물질이 ECHA SVHC 후보물질 리스트와 대조 완료되었습니까? SVHC 대조 현황 보고서를 제출해 주십시오. | 예. 사용 물질 82종 전수 대조 완료. SVHC 해당 물질 0건입니다. ECHA Candidate List 대조 결과 보고서를 첨부합니다. | 사용 물질 82종 중 35종이 SVHC 대조 미완료 상태입니다. | 중위험 | Y | SVHC 대조 현황 보고서, ECHA Candidate List 대조 결과표 | ① 미대조 물질 즉시 ECHA Candidate List 전수 대조 ② Pb 화합물·타르피치(PAH) 등 우선 확인
53 | 화학물질 | SDS(안전보건자료) 완비율 | Medium | ★ | 귀사에서 사용하는 전체 화학물질에 대한 SDS(안전보건자료)를 100% 확보하고 있습니까? | 예. 사용 물질 82종 전체에 대해 EU CLP 16개 섹션 형식 SDS를 100% 확보하고 있습니다. | 사용 물질 82종 중 Mn 분말, 압연유에 대한 SDS가 미확보 상태입니다. | 저위험 | Y | SDS 보유 현황 리스트, 미확보 물질 목록 | ① SDS 미확보 물질 즉시 공급사에 제공 요청 ② 30일 내 전수 확보 완료
▶ 거버넌스
54 | 거버넌스 | 강제노동·아동노동 Zero (합금) | Critical |  | 귀사는 강제노동·아동노동 Zero 선언을 수행하고 연간 제3자 감사를 실시하고 있습니까? 최근 감사 보고서를 제출해 주십시오. | 예. 2025년 강제·아동노동 Zero 선언을 수행하였으며, SGS 제3자 사회감사를 연 1회 실시하고 있습니다. 감사 보고서를 첨부합니다. | 아니요. 강제·아동노동 Zero 선언을 수행하지 않았습니다. | 고위험 | Y | 강제·아동노동 Zero 선언서, 제3자 사회감사 보고서 (SGS/Bureau Veritas 등) | ① 미선언 즉시 GSCP 사회감사 기관 지정 ② Mn·Cu 공급망 2~3차 강제노동 리스크 매핑 ③ 30일 내 선언 완료
55 | 거버넌스 | 고충처리 메커니즘 | High |  | 귀사는 CSDDD Art.14에 따른 고충처리 메커니즘(핫라인/접수 채널)을 운영하고 있으며, 접수 건수를 공개하고 있습니까? | 예. 다국어 핫라인을 운영 중이며, 2025년 접수 건수 12건, 처리 완료 11건입니다. | 아니요. 고충처리 메커니즘을 운영하고 있지 않습니다. | 중위험 | N | 고충처리 채널 운영 현황 보고서, 접수·처리 건수 통계 | ① 미운영 즉시 CSDDD Art.14 시정요구서 발송 ② 다국어 채널 개설 계획 30일 내 제출
56 | 거버넌스 | FEOC Mn·Cu 원소 공급사 확인 | Critical | ★ | 귀사의 Mn(망간)·Cu(구리) 원소 공급사 중 FEOC(외국 우려 기관) 해당 기업이 있습니까? 공급사 지분 구조 확인서를 제출해 주십시오. | 아니요. 당사의 Mn·Cu 공급사 중 FEOC 해당 기업은 0%입니다. 공급사별 지분 구조 확인서를 첨부합니다. | 예. Mn 공급사 중 중국 국영기업(Mn 점유율 30%+) FEOC 해당 기업이 포함되어 있습니다. | 고위험 | Y | 공급사별 지분 구조 확인서, FEOC 해당 여부 자체 점검 보고서 | ① FEOC 확인 즉시 IRA §45X 세액공제 위험 재무팀 통보 ② 대체 소싱 착수 ③ 90일 내 대안 공급망 확보

## 2차 협력사 Hall제련
2차 협력사 (Hall-Héroult 전기분해) 자가진단 체크리스트 — 지표 12개
케이알엠·현대머티리얼 등 2차 제련 협력사 적용 ¦ Critical 불합격 = 반드시 고위험
No. | 카테고리 | 지표명 | 우선순위 | ★ | 질문 (자가진단 항목) | 합격 기준 답변 (예시) | 불합격 기준 답변 (예시) | 리스크 등급 | 증빙자료 필요 | 증빙자료 목록 | 불합격 시 대처방안
▶ 에너지·기후
28 | 에너지·기후 | 전력 탄소집약도 | High |  | 귀사의 전력 탄소집약도가 900 gCO₂/kWh 이하입니까? 전력 구매 계약(PPA) 및 전력 믹스 현황을 제출해 주십시오. | 예. 전력 탄소집약도 180 gCO₂/kWh입니다. 수력 기반 전력을 사용합니다. | 전력 탄소집약도 950 gCO₂/kWh로 불합격 기준(>900)을 초과합니다. 석탄화력 의존. | 중위험 | Y | 전력 구매 계약(PPA), 전력 믹스 현황 보고서, 전력 탄소계수 산정 근거 | ① >900 즉시 IRA 청정원료 요건 미충족 통보 ② 재생에너지 PPA 전환 협상 ③ 저탄소 제련소 소싱 다변화
29 | 에너지·기후 | 재생에너지 비율 | High |  | 귀사의 전력 소비 중 재생에너지 비율이 10% 이상입니까? | 예. 재생에너지 비율 72%입니다. (수력 60% + 태양광 12%) | 재생에너지 비율 8%로 불합격 기준(<10%)입니다. | 중위험 | Y | 재생에너지 인증서(REC/GO), 전력 믹스 보고서 | ① <10% 즉시 RE100 탈락 위험 통보 ② IRA Sec.48C 투자세액공제 활용 ③ PPA 체결 지원
30 | 에너지·기후 | Scope 1+2 GHG (제련) | High |  | 귀사의 알루미늄 제련 Scope 1+2 GHG 배출량이 15.0 tCO₂e/t-Al 이하입니까? | 예. Scope 1+2 배출량 3.2 tCO₂e/t-Al로 기준 이내입니다. | Scope 1+2 배출량 16.5 tCO₂e/t-Al로 불합격 기준(>15.0)을 초과합니다. | 중위험 | Y | 온실가스 배출량 제3자 검증 보고서 | ① >15 즉시 IRA·CSRD 동시 위반 법무 검토 ② 탄소양극 산화 CO₂ 저감 계획
31 | 에너지·기후 | 에너지 원단위 (Hall-Héroult) | High |  | 귀사의 Hall-Héroult 공정 에너지 원단위가16.0 kWh/kg-Al 미만입니까? | 예. 에너지 원단위 13.2 kWh/kg-Al로 IEA BAT 기준 이내입니다. | 에너지 원단위 16.8 kWh/kg-Al로 불합격 기준(>16.0)을 초과합니다. | 중위험 | Y | 에너지 사용 현황 보고서, 전해조 효율 기록 | ① >16 시 IEA BAT 대비 초과분 비용 손실 통보 ② ACD 최적화 설비 개선
32 | 에너지·기후 | PFC 가스 배출량 (CF₄·C₂F₆) | Critical |  | 귀사의 CF₄ 배출량이 2.0 kg/t-Al 미만입니까? 양극효과(Anode Effect) 발생 빈도를 보고해 주십시오. | 예. CF₄ 배출량 0.05 kg/t-Al로 기준 이내입니다. 양극효과 연 2회 이하. | CF₄ 배출량 2.5 kg/t-Al로 불합격 기준(>2.0)을 초과합니다. | 고위험 | Y | PFC 배출량 측정 보고서, 양극효과 발생 기록 | ① CF₄>2.0 즉시 양극효과 원인(Al₂O₃<2%) 점검 ② IAI PFC 감축 목표 달성 계획 30일 내 ③ EU ETS GWP 6,500배 과징금 산정
34 | 에너지·기후 | 탄소양극 소모량 | Medium |  | 귀사의 탄소양극 소모량이 0.55 kg/kg-Al 미만입니까? | 예. 탄소양극 소모량 0.40 kg/kg-Al로 기준 이내입니다. | 탄소양극 소모량 0.58 kg/kg-Al로 불합격 기준(>0.55)을 초과합니다. | 저위험 | Y | 탄소양극 소모량 기록, Prebaked/Söderberg 방식 확인서 | ① >0.55 시 Söderberg 방식 여부 확인 ② Prebaked 전환 계획 60일 내
▶ 화학물질
33 | 화학물질 | 불화물(HF) 배출량 | High |  | 귀사의 불화물(HF) 배출량이 1.5 kg/t-Al 미만입니까? | 예. HF 배출량 0.3 kg/t-Al로 EU BAT BREF 기준 이내입니다. | HF 배출량 1.8 kg/t-Al로 불합격 기준(>1.5)을 초과합니다. | 중위험 | Y | HF 배출량 측정 보고서, Scrubber 운영 기록 | ① >1.5 즉시 Scrubber 가동 점검 ② AlF₃ 가수분해 억제 공정 개선 ③ REACH Art.68 제한 물질 확인
35 | 화학물질 | PAH·다이옥신 배출 | High |  | 귀사의 PAH 배출이 10 ng/m³ 미만이고, 다이옥신이 0.1 ng-TEQ/m³ 이하입니까? | 예. PAH 0.5 ng/m³, 다이옥신 0.05 ng-TEQ/m³로 기준 이내입니다. | PAH 12 ng/m³로 불합격 기준(>10)을 초과합니다. | 중위험 | Y | 대기 배출물 측정 성적서(공인기관), 집진 시스템 운영 기록 | ① PAH>10 즉시 해당 공정 가동 중단 ② 밀폐집진+활성탄흡착 시스템 설치 30일 내
36 | 화학물질 | 전해질 SVHC (빙정석 Na₃AlF₆) | High |  | 귀사는 빙정석(Na₃AlF₆) 등 전해질 SVHC에 대해 대체 계획 또는 REACH 인가를 취득하였습니까? | 예. 빙정석에 대한 REACH Art.56 인가를 취득하였으며 SDS를 완비하고 있습니다. | 미신고 SVHC(빙정석 포함)를 사용하고 있습니다. | 중위험 | Y | REACH 인가 증빙, SDS 보유 현황, SPL 처리 매니페스트 | ① 미신고 SVHC 즉시 REACH Art.56 인가 신청 ② SPL 유해폐기물 매니페스트 제출 의무화
39 | 화학물질 | SPL(폐전해질) 처리 적합성 | High |  | 귀사의 SPL(폐전해질)이 허가된 특수처리업체에 위탁 처리되고 있습니까? | 예. 허가된 시멘트 킬른 소각 업체에 위탁 처리하고 있습니다. | 비허가 업체에 SPL을 위탁하고 있습니다. | 중위험 | Y | SPL 처리 위탁 계약서, 허가업체 인증서, 처리 매니페스트 | ① 비허가 처리 즉시 중단 ② Basel 협약 위반 여부 확인 ③ 허가 업체 계약 30일 내
▶ 거버넌스
37 | 거버넌스 | FEOC 제련소 지분 (Hall-Héroult) | Critical |  | 귀사의 지분 구조에서 FEOC 해당 기관의 지분 합산이 25% 미만입니까? DOE FEOC 3개 독립지표(의결권·지분율·이사회 의석) 확인서를 제출해 주십시오. | 예. FEOC 해당 지분 합산 0%입니다. DOE 3개 독립지표 확인서를 첨부합니다. | FEOC 해당 지분 합산 42%입니다. | 고위험 | Y | 지분 구조 확인서, DOE FEOC 3개 독립지표 확인서 | ① ≥25% 즉시 IRA §30D·§45X 2026년 박탈 위험 긴급 통보 ② 지분 재편 또는 대안 제련소 전환
38 | 거버넌스 | 강제노동 Zero 감사 (제련) | Critical |  | 귀사는 강제노동·아동노동 Zero 선언을 수행하고 연간 제3자 감사를 실시하고 있습니까? | 예. 2025년 Zero 선언 완료, SGS 제3자 감사 결과 위반 0건입니다. | 아니요. Zero 선언 미수행, 제3자 감사 미실시입니다. | 고위험 | Y | Zero 선언서, 제3자 사회감사 보고서 | ① 미선언 즉시 GSCP 감사기관 지정 ② UFLPA 신장산 알루미나 강제노동 위험 CBP 통보 ③ 30일 내 선언 완료

## 3차-A 채굴 (전체 3차 적용)
3차 협력사 (A 채굴) 자가진단 체크리스트 — 지표 17개
★ 3차에 있는 모든 회사에 적용 (Comilog·Windalco·Codelco·EMG Brasil·AluNorte) ¦ Critical 불합격 = 반드시 고위험
No. | 카테고리 | 지표명 | 우선순위 | ★ | 질문 (자가진단 항목) | 합격 기준 답변 (예시) | 불합격 기준 답변 (예시) | 리스크 등급 | 증빙자료 필요 | 증빙자료 목록 | 불합격 시 대처방안
▶ 인권·노동
1 | 인권·노동 | 아동·강제노동 Zero 확인 | Critical |  | 귀사는 보크사이트 채굴 현장에서 아동노동 및 강제노동이 전혀 없음을 확인하였습니까? ILO 감사기관(SGS/Bureau Veritas)의 확인서를 제출해 주십시오. | 예. 위반 Zero입니다. SGS 제3자 감사 결과 아동·강제노동 사례 0건 확인. 감사보고서를 첨부합니다. | 아동노동 1건이 현장 감사에서 확인되었습니다. | 고위험 | Y | ILO 감사기관 현장 감사보고서, 강제노동 Zero 선언서 | ① 즉시 공급 중단 ② CSDDD Art.10·11 이행계획서 징구 ③ ILO 감사기관 재감사 ④ UFLPA CBP 사전 통보 ⑤ 블랙리스트 등재 검토
2 | 인권·노동 | 근로자 계약 유형 및 비율 | High |  | 귀사 채굴 현장의 정규직 비율이 80% 이상입니까? 근로계약 유형별 비율 현황 자료를 제출해 주십시오. | 예. 정규직 비율 85%입니다. 계약 유형별 비율: 정규직 85%, 계약직 10%, 일용직 5%. | 정규직 비율이 42%로 기준(80%) 미달입니다. | 중위험 | Y | 근로계약 유형별 비율 현황 보고서, 인력 현황표 | ① 정규직 전환 로드맵 제출 ② 3개월 내 미개선 시 조달 물량 30% 축소 ③ CSRD ESRS S2-5 데이터 수집
4 | 인권·노동 | 결사의 자유·단체교섭권 보장 | High |  | 귀사는 근로자의 결사의 자유 및 단체교섭권을 보장하는 정책을 수립·실행하고 있습니까? | 예. 결사의 자유 정책을 수립하고 노동조합 설립을 보장하고 있습니다. | 아니요. 결사의 자유 관련 정책이 부재합니다. | 중위험 | N | 결사의 자유 보장 정책 문서, 노동조합 현황 | ① 대체 소싱 전략 수립 ② CSDDD Annex Part I §13 위반 시정계획 30일 내 ③ ILO No.87·98 서약서 징구
5 | 인권·노동 | 산업안전 TRIR | High |  | 귀사의 산업안전 TRIR(총 기록 가능 사고율)이 6.0건/백만시간 이하입니까? TRIR 산정 기초 자료를 제출해 주십시오. | 예. TRIR 1.85건/백만시간으로 기준(≤2.0) 이내입니다. | TRIR 6.5건/백만시간으로 불합격 기준(>6.0)을 초과합니다. | 중위험 | Y | TRIR 산정 기초 자료(사고 건수, 근로시간), 산업안전 보고서 | ① TRIR 6.0 초과 시 즉시 현장 안전점검단 파견 ② ICMM 5대 안전 프로그램 도입 ③ 3개월 내 TRIR 4.0 이하 달성 계획
6 | 인권·노동 | 신장(위구르) 원산지 여부 | Critical |  | 귀사의 원자재(보크사이트) 원산지가 중국 신장(위구르) 지역과 관련이 있습니까? | 아니요. 신장 원산지 원료 0%입니다. 호주/기니/브라질산만 사용합니다. | 예. 일부 보크사이트가 신장 인근 경유 제련소를 통해 공급되고 있습니다. | 고위험 | Y | 원산지 증명서(Certificate of Origin), 채굴지 GPS 좌표, 동위원소 검증 결과 | ① 해당 로트 전량 격리 ② CBP UFLPA §3 반증 불가 → 반품 ③ DNA 지문·동위원소 검증 도입 ④ 대안 공급망 긴급 확보
7 | 인권·노동 | 원주민 토지권(FPIC) 취득 | High |  | 귀사의 채굴 부지에 대해 원주민 자유사전동의(FPIC)를 취득하였습니까? | 예. FPIC 절차를 완료하였으며 보고서를 첨부합니다. | 아니요. FPIC 절차를 수행하지 않았습니다. | 중위험 | Y | FPIC 보고서, 지역사회 영향평가서 | ① FPIC 미취득 시 신규 채굴 승인 보류 ② CSRD ESRS S3-1 영향평가 30일 내 제출 ③ IFC PS 6·IRMA 기준 FPIC 이행
▶ 환경
8 | 환경 | 광산 수질 중금속 농도 | High |  | 귀사 광산 인근 수질의 중금속 농도(As, Cd, Pb)가 WHO 식수기준 이하입니까? (As≤0.05, Cd≤0.003, Pb≤0.01 mg/L) | 예. 최근 검사 결과 As 0.02, Cd 0.001, Pb 0.005 mg/L로 전부 기준 이내입니다. | Pb 0.025 mg/L로 WHO 기준(0.01)을 초과합니다. | 중위험 | Y | 수질 검사 성적서(공인기관), 광산 환경 모니터링 보고서 | ① 기준 초과 즉시 해당 구역 채수 중단 ② 독립 환경감사기관 재측정 ③ 수처리 시설 구축 계획 60일 내
9 | 환경 | 보크사이트 Al₂O₃ 함량 | High |  | 귀사의 보크사이트 광석 Al₂O₃ 함량이 28% 이상이고 SiO₂가 7% 미만입니까? | 예. Al₂O₃ 42%, SiO₂ 3.8%로 기준을 충족합니다. | Al₂O₃ 23%로 기준(≥28%)을 미달하여 경제성이 부족합니다. | 중위험 | Y | 광석 분석 성적서(COA), IAI 품위 기준 적합 인증 | ① Al₂O₃<25% 로트 수령 거부 ② 대체 광산 발굴 ③ 선적 전 COA 필수 제출
10 | 환경 | 토양 복원 계획 수립 | High |  | 귀사는 IRMA 수준의 채굴지 토양 복원 계획을 수립하고 이행하고 있습니까? | 예. IRMA Ch.4.1 기준 복원 계획을 수립하고 연간 이행 중입니다. | 아니요. 토양 복원 계획이 수립되어 있지 않습니다. | 중위험 | Y | 토양 복원 계획서, 이행 현황 보고서, 공탁금(Closure Bond) 증빙 | ① IRMA 기준 복원계획서 30일 내 제출 ② IFC PS 6 충족 여부 독립 검토 ③ Closure Bond 적립
12 | 환경 | 용수 사용량 및 재활용률 | Medium |  | 귀사의 채굴 공정 용수 재활용률이 50% 이상입니까? | 예. 용수 재활용률 62%로 기준(≥50%)을 충족합니다. | 용수 재활용률 15%로 기준(≥50%)에 크게 미달합니다. | 저위험 | Y | 용수 사용 현황 보고서, 재활용 시스템 운영 현황 | ① <20% 시 공급 비중 축소 ② 물 재순환 시스템 설치 지원 ③ CSRD ESRS E3 공시
13 | 환경 | 폐기물 매립 비율 | Medium |  | 귀사의 채굴 폐기물 매립 비율이 60% 이하입니까? | 예. 매립률 18%로 기준(≤20%) 이내입니다. | 매립률 65%로 불합격 기준(>60%)을 초과합니다. | 저위험 | Y | 폐기물 처리 현황 보고서, 매립장 운영 허가서 | ① >60% 시 EU 폐기물 지침 적용 개선계획 ② 재활용·재사용 비율 확대
▶ 에너지·기후
11 | 에너지·기후 | Scope 1 GHG (채굴 단계) | High |  | 귀사의 보크사이트 채굴 단계 Scope 1 GHG 배출량이 0.15 tCO₂e/t-보크사이트 이하입니까? | 예. Scope 1 배출량 0.04 tCO₂e/t-보크사이트로 기준 이내입니다. | Scope 1 배출량 0.18 tCO₂e/t-보크사이트로 기준(>0.15)을 초과합니다. | 중위험 | Y | 온실가스 배출량 보고서, 제3자 검증 보고서 | ① >0.15 초과 시 CBAM 리스크 산정 ② 경유 장비 전기·수소 전환 로드맵 90일 내
▶ 화학물질
14 | 화학물질 | 채굴 화학약품 REACH 등록 | High |  | 귀사가 채굴 공정에서 사용하는 모든 화학약품이 REACH 등록이 완료되어 있습니까? | 예. 사용 화학약품 12종 전량 REACH 등록 완료입니다. | 미등록 물질 3종이 사용 중입니다. | 중위험 | Y | REACH 등록번호 목록, 사용 화학약품 리스트 | ① 미등록 물질 즉시 사용 중단 ② REACH Art.5 위반 법적 리스크 통보 ③ 대체 물질 도입
15 | 화학물질 | 수은 사용 여부 (미나마타) | Critical |  | 귀사는 채굴 공정에서 수은(Hg)을 사용하지 않습니까? | 아니요. 수은 사용 Zero입니다. 비수은 선광법만 사용합니다. | 예. 소규모 금 정제 공정에서 수은을 사용하고 있습니다. | 고위험 | Y | 수은 사용 현황 확인서, 미나마타협약 준수 서약서 | ① 수은 사용 확인 즉시 공급망 전면 중단 ② 미나마타협약 Art.7 위반 보고 ③ 비수은 공정 도입 30일 내
▶ 거버넌스
16 | 거버넌스 | 공급망 실사 정책 수립 | High |  | 귀사는 OECD 실사 가이드라인에 따른 공급망 실사 정책을 문서화하고 연 1회 이상 검토하고 있습니까? | 예. OECD Step 1~6 기반 실사 정책을 수립하고 연 1회 검토합니다. | 아니요. 공급망 실사 정책이 수립되어 있지 않습니다. | 중위험 | Y | 공급망 실사 정책 문서, 연간 검토 기록 | ① CSDDD Art.7 위반 시정요구서 발송 ② OECD 가이드라인 기반 양식 제공 ③ 90일 내 제출
17 | 거버넌스 | 고충처리 메커니즘 운영 | High |  | 귀사는 CSDDD Art.14에 따른 고충처리 메커니즘(핫라인 등)을 운영하고 접수 건수를 추적하고 있습니까? | 예. 다국어 핫라인을 운영 중이며 2025년 접수 8건, 처리 완료 7건입니다. | 아니요. 고충처리 메커니즘을 운영하고 있지 않습니다. | 중위험 | N | 고충처리 채널 운영 현황, 접수·처리 건수 통계 | ① CSDDD Art.14 시정요구서 30일 내 ② UN GPs Principle 31 기준 채널 개설
18 | 거버넌스 | FEOC 해당 원료 비중 | Critical |  | 귀사의 원자재 중 FEOC(외국 우려 기관) 해당 원료의 비중이 25% 이상 입니까? FEOC 해당 여부 자체 점검 결과를 제출해 주십시오. | 아니요. FEOC 해당 원료 비중 0%입니다. 자체 점검 결과서를 첨부합니다. | 예. FEOC 해당 원료 비중이 30%입니다. 중국 국영기업 경유 원료 포함. | 고위험 | Y | FEOC 자체 점검 결과서, 공급사 지분 구조 확인서 | ① ≥25% 즉시 IRA §45X 위험 법무팀 통보 ② 비FEOC 대안(호주·기니) 소싱 착수 ③ 90일 내 대안 공급망 확보

## 3차-B Bayer정련 (알루미나)
3차-B 협력사 (알루미나 Bayer 정련) 자가진단 체크리스트 — 지표 9개
★ "알루미나"가 포함된 회사만 적용 (Windalco Jamaica·AluNorte Alumina) ¦ Critical 불합격 = 반드시 고위험
No. | 카테고리 | 지표명 | 우선순위 | ★ | 질문 (자가진단 항목) | 합격 기준 답변 (예시) | 불합격 기준 답변 (예시) | 리스크 등급 | 증빙자료 필요 | 증빙자료 목록 | 불합격 시 대처방안
▶ 공정·품질
19 | 공정·품질 | 알루미나(Al₂O₃) 순도 | Critical |  | 귀사의 알루미나(Al₂O₃) 순도가 IAI SGA 기준 98% 이상이고 Na₂O가 0.35% 미만입니까? 알루미나 성적서(COA)를 제출해 주십시오. | 예. Al₂O₃ 99.52%, Na₂O 0.28%로 IAI SGA 기준을 충족합니다. COA를 첨부합니다. | Al₂O₃ 97.5%로 기준(≥99.35%)을 미달하여 Hall-Héroult 투입 부적합입니다. | 고위험 | Y | 알루미나 성적서(COA), IAI SGA 품질기준 적합 인증 | ① Al₂O₃<98% 로트 투입 즉시 중단 ② 대체 공급사 긴급 발굴 ③ Bayer 공정 용출 조건 재점검 30일 내
20 | 공정·품질 | Bayer 용출 조건 준수 | High |  | 귀사의 Bayer 공정 용출 조건(온도·압력·농도)이 SOP 기준 ±5% 이내로 유지되고 있습니까? | 예. 공정 조건 ±3% 이내로 유지 중이며 SOP를 준수합니다. | 최근 2개 배치에서 온도가 SOP 대비 +8% 이탈하였습니다. | 중위험 | Y | 공정 모니터링 로그, SOP 준수 현황 보고서 | ① 이탈 배치 즉시 격리 ② 광석 유형별 SOP 재수립 ③ DCS/PLC 공정 제어 시스템 점검
▶ 환경
21 | 환경 | 레드머드 발생량 및 처리 | High |  | 귀사의 레드머드 처리 방식은 건식 스택킹 또는 2중 방수 습식 저장 중 하나입니까? (야외 개방형 습식 저장은 불합격) | 예. 건식 스택킹 방식으로 처리하고 있습니다. | 야외 개방형 습식 저장으로 처리하고 있습니다. | 중위험 | Y | 레드머드 처리 현황 보고서, 저장시설 구조 도면, 환경영향평가서 | ① 개방형 즉시 중단 ② 2중 방수라이너 또는 건식 전환 ③ 댐 붕괴 위험 긴급 구조 점검
25 | 환경 | 용수 소비 (Bayer) | Medium |  | 귀사의 Bayer 공정 용수 재사용률이 60% 이상입니까? | 예. 용수 재사용률 68%로 기준(≥60%)을 충족합니다. | 용수 재사용률 25%로 기준(≥60%)에 크게 미달합니다. | 저위험 | Y | 용수 사용 현황, 재사용 시스템 운영 현황 | ① <30% 시 폐쇄형 냉각탑 설치 계획 징구 ② WRI Aqueduct 수자원 리스크 평가
▶ 에너지·기후
22 | 에너지·기후 | Bayer 공정 CO₂ 배출 | High |  | 귀사의 Bayer 공정 CO₂ 배출량이 0.8 tCO₂/t-Al₂O₃ 이하입니까? | 예. CO₂ 배출량 0.35 tCO₂/t-Al₂O₃로 기준 이내입니다. | CO₂ 배출량 0.92 tCO₂/t-Al₂O₃로 불합격 기준(>0.8)을 초과합니다. | 중위험 | Y | 온실가스 배출량 보고서, 에너지 사용 현황 | ① >0.8 시 EU CBAM 신고 부담 산정 ② 소성로 연료 전환(가스→전기·수소) 로드맵 90일 내
23 | 에너지·기후 | Bayer 공정 에너지 원단위 | High |  | 귀사의 Bayer 공정 에너지 원단위가 16 GJ/t-Al₂O₃ 이하입니까? | 예. 에너지 원단위 9.2 GJ/t-Al₂O₃로 기준 이내입니다. | 에너지 원단위 17.5 GJ/t-Al₂O₃로 불합격 기준(>16)을 초과합니다. | 중위험 | Y | 에너지 사용 현황 보고서 | ① >16 시 IEA 목표 대비 격차 분석 ② 고압증기 열회수 시스템 도입 계획
▶ 화학물질
24 | 화학물질 | NaOH 소모량 (신규 투입) | Medium |  | 귀사의 Bayer 공정 NaOH 소모량이 150 kg/t-Al₂O₃ 이하입니까? | 예. NaOH 소모량 85 kg/t-Al₂O₃로 기준 이내입니다. | NaOH 소모량 168 kg/t-Al₂O₃로 불합격 기준(>150)을 초과합니다. | 저위험 | Y | NaOH 소모량 기록, 공정 효율 분석 보고서 | ① >150 시 SiO₂ 과다 보크사이트 점검 ② NaOH 순환 재사용 개선 30일 내 ③ 방류 기준 확인
26 | 화학물질 | Bayer 공정 SVHC 관리 | High |  | 귀사의 Bayer 공정에서 사용하는 SVHC 물질에 대한 대체 계획 또는 REACH 인가를 취득하였습니까? | 예. SVHC 해당 물질에 대한 대체 계획을 수립하고 REACH 인가를 취득하였습니다. | 미신고 SVHC 물질(가성소다 부산물 등)을 사용하고 있습니다. | 중위험 | Y | SVHC 관리 현황 보고서, REACH 인가 증빙 | ① 미신고 SVHC 즉시 사용 중단 ② ECHA Candidate List 전수 대조 30일 내 ③ 대체 물질 검토
▶ 거버넌스
27 | 거버넌스 | FEOC 제련소 지분 구조 | Critical |  | 귀사의 지분 구조에서 FEOC 해당 기관의 지분이 25% 미만입니까? 지분 구조 확인서를 제출해 주십시오. | 예. FEOC 해당 지분 0%입니다. 100% 비FEOC 자본입니다. | 예. FEOC 해당 지분이 35%입니다. | 고위험 | Y | 지분 구조 확인서, FEOC 자체 점검 결과서 | ① ≥25% 즉시 IRA §30D·§45X 세액공제 박탈 위험 통보 ② DOE FEOC 3개 독립지표 재검토 ③ 지분 재편 또는 대안 공급사 전환